## Sheet1
2026年服饰被套鞋等采购项目计划统计表
序号 | 项目名称 | 规格 | 材质及技术工艺要求 | 合计数量 | 单位 | 单价（元） | 合计（元） | 备注
1 | 男病人服(夏) | 各码数 | 1.纤维含量：100%棉； 2.织物密度（允差范围±2%）：经向461根/10cm,纬向226根/10cm； 3.线密度（允差范围±2%）：经向28.1tex.纬向26.6tex； 4.断裂强力：经向≥1000N，纬向≥450N； 5.甲醛含量：≤75mg/kg； 6.PH值：4.0—8.5； 7.可分解致癌芳香胺染料：未检出； 8.耐水色牢度、耐酸汗渍色牢度、耐碱汗渍色牢度≥4级； | 560 | 套
2 | 女病人服(夏) | 各码数 |  | 300 | 套
3 | 男病人服(冬) | 各码数 |  | 760 | 套
4 | 女病人服(冬) | 各码数 |  | 700 | 套
5 | 棉衣 | 各码数 | 布料：蓝色印花布， 填充物：100%聚酯纤维 | 780 | 件
6 | 卫衣 | 各码数 | 布料：100%聚酯纤维， 填充物：100%一级棉花 | 560 | 件
7 | 床罩 | 225*85cm | 1.纤维含量：100%棉； 2.织物密度（允差范围±2%）：经向463根/10cm,纬向279根/10cm； 3.线密度（允差范围±2%）：经向26.4tex.纬向R26.3tex； 4.断裂强力：经向≥1000N，纬向≥550N； 5.甲醛含量：≤75mg/kg； 6.PH值：4.0—8.5； 7.可分解致癌芳香胺染料：未检出； 8.耐水色牢度、耐酸汗渍色牢度、耐碱汗渍色牢度≥4级； | 530 | 张
8 | 被套 | 230*160cm |  | 530 | 张
9 | 枕套 | 80*50cm |  | 530 | 只
10 | 枕头 | / | 可水洗棉、压线、防水面料 | 330 | 只
11 | 胶单 | 200*85cm | 材质：橡胶，全包裹 | 315 | 张
12 | 男医生服(冬) | 各码数 | 颜色：白色、蓝色（可选）； 1、医用面料，柔软厚实，纹理清晰无瑕疵；吸湿透气、柔软舒适、耐医用洗涤,抗皱，垂感好、易清洗墨渍。 2、纤维成分含量（允许偏差±2%）：棉6.8%,聚酯纤维：93.2%(含微量导电纤维)； 3、线密度（允许偏差±2%）：经向长丝185.8dtex，经向股线14.8×2tex，纬向长丝185.6dtex； 4、织物密度（允许偏差±2%）：经向：663.0根/10cm，纬向：394.7根/10cm； 5、质量(克重)：≥229g/m²； 6、起毛起球（级）：≥4级； 7、撕破强力：经向≥57N，纬向≥35N； 8、断裂强力：经向≥1976N，纬向≥1345N； 9、耐磨性能：≥15000次； 10、静电性能：半衰期（S）≤0.22，电荷面密度≤2.3μC/m² 11、透气率：≥103.5mm/s； 12、水洗尺寸变化率：经向≤0.2%,纬向≤0.1%； 13、异味:无异味； 14、pH值:4.0-8.5； 15、甲醛含量:未检出； 16、可分解致癌芳香胺染料：未检出 17、耐水色牢度(级)、耐酸汗渍色牢度(级)、耐碱汗渍色牢度(级)、耐摩擦色牢度(级)、耐皂洗色牢度(级)、耐次氯酸盐漂白色牢度:≥4 18、拒油性能(级):≥5.5 19、抗污性能(级):≥4-5 20、防水性能(级):≥4-5 备注：工作服口袋加防水口袋。 | 50 | 套
13 | 女医生服(冬) | 各码数 |  | 44 | 套
14 | 男医生服(夏) | 各码数 |  | 50 | 套
15 | 女医生服(夏) | 各码数 |  | 44 | 套
16 | 女护士服(冬) | 各码数 | 护士服为上衣+下装（非裙装）。 颜色：白色、蓝色（可选）； 1、医用面料，柔软厚实，纹理清晰无瑕疵；吸湿透气、柔软舒适、耐医用洗涤,抗皱，垂感好、易清洗墨渍。 2、纤维成分含量（允许偏差±2%）：棉6.8%,聚酯纤维：93.2%(含微量导电纤维)； 3、线密度（允许偏差±2%）：经向长丝185.8dtex，经向股线14.8×2tex，纬向长丝185.6dtex； 4、织物密度（允许偏差±2%）：经向：663.0根/10cm，纬向：394.7根/10cm； 5、质量(克重)：≥229g/m²； 6、起毛起球（级）：≥4级； 7、撕破强力：经向≥57N，纬向≥35N； 8、断裂强力：经向≥1976N，纬向≥1345N； 9、耐磨性能：≥15000次； 10、静电性能：半衰期（S）≤0.22，电荷面密度≤2.3μC/m² 11、透气率：≥103.5mm/s； 12、水洗尺寸变化率：经向≤0.2%,纬向≤0.1%； 13、异味:无异味； 14、pH值:4.0-8.5； 15、甲醛含量:未检出； 16、可分解致癌芳香胺染料：未检出 17、耐水色牢度(级)、耐酸汗渍色牢度(级)、耐碱汗渍色牢度(级)、耐摩擦色牢度(级)、耐皂洗色牢度(级)、耐次氯酸盐漂白色牢度:≥4 18、拒油性能(级):≥5.5 19、抗污性能(级):≥4-5 20、防水性能(级):≥4-5 备注：工作服口袋加防水口袋。 | 89 | 套
17 | 男护士服(冬) | 各码数 |  | 41 | 套
18 | 女护士服(夏) | 各码数 |  | 91 | 套
19 | 男护士服(夏) | 各码数 |  | 51 | 套
20 | 护士毛衣(男) | 各码数 | 款式:V领开衫，单排扣，长袖，整体以四平七针缝制，针脚细密，密度高不透风。特点:不退色，不变型，不掉色，耐高温，保温性好。毛料选择:三七毛，百分之三十羊毛含量，其余由棉、腈纶、丝光以及抗起球工艺处理。 | 24 | 件
21 | 护士毛衣(女) | 各码数 |  | 46 | 件
22 | 护士鞋 | 各码数 | 鞋面:白色，皮质采用头层软牛皮(真皮材质)，厚度 1.8mm-2.2mm。内衬:猪皮内里，要求舒适、透气。鞋垫:采用乳胶垫，穿着更舒适，透气性好。鞋底:弹性气垫，复合胶材质，防滑、耐磨、耐酸耐碱耐腐蚀、静音、穿着轻盈舒适，能有效缓解足底压力。 | 199 | 双
23 | 护士发网 | / | 采用高密度、纯手工针织发网，可以随便拆卸、清晰。 | 145 | 只
24 | 男病人裤(夏) | XXL | 1.纤维含量：100%棉； 2.织物密度（允差范围±2%）：经向461根/10cm,纬向226根/10cm； 3.线密度（允差范围±2%）：经向28.1tex.纬向26.6tex； 4.断裂强力：经向≥1000N，纬向≥450N； 5.甲醛含量：≤75mg/kg； 6.PH值：4.0—8.5； 7.可分解致癌芳香胺染料：未检出； 8.耐水色牢度、耐酸汗渍色牢度、耐碱汗渍色牢度≥4级； | 170 | 条
25 | 女病人裤(夏) | L |  | 90 | 条
26 | 男病人裤(冬) | XXL |  | 170 | 条
27 | 女病人裤(冬) | L |  | 90 | 条
总计